## Sheet1
HOJA DE ESPECIFICACIONES
TECHNICAL INFORMATION SHEET
Proveedor (Shipper): | [6 empty] | Factura (Invoice) No.:
Articulo (article): |  |  | KPW-23463 SMALL DOT
1) | Tipo de ligamento (Type of weave):
Sarga (serge)
Cruzado (twill)
Tafeta (tafetan)
Satin (sateen)
| √ |  | Otro (other)
2) | Presentación:
Crudo o blanqueado (natural dyed, bleach)
Estampado (Printed)
|  |  | Teñido (Dyed) |  | nombre del color (Color name):
Hilados de distintos coles (yarn dyed)
| √ |  | Otro (other) |  | P/D WITH FOIL
3) |  |  | Texturizado (Textured)
| √ |  | No texturizado (Non Textured)
Otro (other)
4) | Composición: | [5 empty] | Continuo |  | Discontinuo
| (Composition) | [5 empty] | (Continuos) |  | (discontinuos)
| 100 | % | POLYESTER |  |  |  | √
%
%
%
5) | Peso en gramos por metro cuadrado (Weight in grams/Sq. meter) | [6 empty] | 105GSM
6 ) | Ancho (whide) |  |  |  | 150 | CMS
7) |  |  | Tejido de punto (Knitted)
| √ |  | Telar plano (Woven Fabric)
Tela sin tejer (Non woven)
8) | Fraccion sugerida (Tarif classification number sugested) | [5 empty] | 54075200
9) | Estructura (Construction) |  |  |  | Urdimbre (Warp) : |  | 75DFDY
[5 empty] | Trama (Weft): |  | 75DFDY
|  |  |  | Warp: Yarns per CM |  |  | 122CM
|  |  |  | Weft : Picks per CM |  |  | 104CM
10) Instrucciones de lavado (Washing instructions): | [5 empty] | Wash at 30°C/Do not bleach/Iron - low heat
Dry clean - any solvent/Do not tumble dry
11) PH : |  | 4.0-7.5
SHAOXING KAIMING TEXTILES CO.,LTD
COMPANY'S NAME & SIGN